## Стеклотекстолит фольгированный
Максимально допустимое напряжение между крайними точками токопроводящего рисунка для наружного слоя ПП (10-15мм) |  | Максимально допустимое напряжение между крайними точками токопроводящего рисунка для наружного слоя ПП (0.1-10мм)
Материал: | стеклотекстолит фольгированный | Материал: | стеклотекстолит фольгированный
Внешние факторы: | нормальные условия | Внешние факторы: | нормальные условия

## Гетинакс фольгированный
Максимально допустимое напряжение между крайними точками токопроводящего рисунка для наружного слоя ПП (10-15мм) |  | Максимально допустимое напряжение между крайними точками токопроводящего рисунка для наружного слоя ПП (0.1-10мм)
Материал: | гетинакс фольгированный | Материал: | гетинакс фольгированный
Внешние факторы: | 5мм рт. ст. | Внешние факторы: | 5мм рт. ст.

## Таблицы параметров
Максимально допустимое напряжение между крайними точками токопроводящего рисунка для наружного слоя ПП (по ГОСТ 23751-86)
Минима-льный зазор, мм | Максимально допустимое напряжение, В
| Нормальные условия |  | Отн. влаж. (93±3)% при t=(40±2)°С |  | Пониженное атмосферное давление |  |  |  | Значения для графика
[5 empty] | 400мм рт. ст. |  | 5мм рт. ст.
| ГФ | СФ | ГФ | СФ | ГФ | СФ | ГФ | СФ | ГФ | СФ
0.1 | --- | 15 | --- | 10 | --- | 12 | --- | 5 | --- | 15
0.2 | --- | 25 | --- | 15 | --- | 20 | --- | 10 | --- | 25
0.3 | 30 | 50 | 20 | 30 | 25 | 40 | 20 | 30 | 20 | 50
0.4 | 100 | 150 | 50 | 100 | 80 | 110 | 30 | 50 | 30 | 150
0.7 | 150 | 300 | 100 | 200 | 110 | 160 | 58 | 80 | 58 | 300
1.2 | 300 | 400 | 230 | 300 | 160 | 200 | 80 | 100 | 80 | 400
2 | 400 | 600 | 300 | 360 | 200 | 300 | 100 | 130 | 100 | 600
3.5 | 500 | 830 | 360 | 430 | 250 | 400 | 110 | 160 | 110 | 830
5 | 660 | 1160 | 500 | 600 | 330 | 560 | 150 | 210 | 150 | 1160
7.5 | 1000 | 1500 | 660 | 830 | 500 | 660 | 200 | 250 | 200 | 1500
10 | 1300 | 2000 | 830 | 1160 | 560 | 1000 | 230 | 300 | 230 | 2000
15 | 1800 | 2300 | 1160 | 1600 | 660 | 1160 | 300 | 330 | 300 | 2300
Note on D5: в течение 48 часов
Note on F6: 53320 Па
Note on H6: 666.5 Па